## 2023.7.21已卖 (hidden)
工段 | 型号/批号 | 重量KG | 现场复称重量KG | 性质 | 分类 | Ni | Co | Mn | Li
混料段 | 吸尘器粉-230717 | 650 | 646.8 | 扫地吸尘粉 | 钴废料 | / | 50.02 | / | 5.83
高电压车间 | LCO-H-01 | 294.1 | 288.5 | 回风粉 | 钴废料 | / | 45.706 | / | 7.36
高电压车间 | LCO-H-02 | 721 | 714.2 | 回风粉 | 钴废料 | / | 52.376 | / | 7.288
高电压车间 | LCO-H-03 | 356.4 | 374.6 | 回风粉 | 钴废料 | / | 57.688 | / | 7.068
高电压车间 | LCO-H-04 | 758 | 753.2 | 回风粉 | 钴废料 | / | 58.751 | / | 7.155
高电压车间 | LCO-H-05 | 661 | 654.4 | 回风粉 | 钴废料 | / | 59.869 | / | 7.018
高电压车间 | LCO-H-06 | 674 | 613.8 | 回风粉 | 钴废料 | / | 60.095 | / | 6.936
高电压车间 | LCO-H-07 | 1001 | 1004.1 | 回风粉 | 钴废料 | / | 59.773 | / | 7.117
高电压车间 | LCO-H-08 | 997 | 992.2 | 回风粉 | 钴废料 | / | 57.871 | / | 7.302
高电压车间 | LCO-Q-01 | 548.5 | 546 | 清筛粉 | 钴废料 | / | 59.065 | / | 7.391
高电压车间 | LCO-Q-02 | 643 | 638.3 | 清筛粉 | 钴废料 | / | 59.929 | / | 7.364
高电压车间 | LCO-Q-03 | 1124.7 | 1126.5 | 清筛粉 | 钴废料 | / | 60.365 | / | 7.475
高电压车间 | LCO-Q-04 | 969.6 | 965 | 清筛粉 | 钴废料 | / | 59.781 | / | 7.487
高电压车间 | LCO-X-01 | 707 | 705.3 | 洗机粉 | 钴废料 | / | 60.062 | / | 6.98
高电压车间 | LCO-X-02 | 988.4 | 984.3 | 洗机粉 | 钴废料 | / | 60.232 | / | 7.024
高电压车间 | LCO-Z-01 | 410 | 409 | 杂粉 | 钴废料 | / | 60.81 | / | 7.223
粉碎段 | 1 | 1046 | 1043.5 | 钴酸锂清筛粉 | 钴废料 | / | 60.79 | / | 7.277
粉碎段 | 2 | 890.6 | 889.5 | 钴酸锂清筛粉 | 钴废料 | / | 60.61 | / | 7.387
粉碎段 | 3 | 505.3 | 504.8 | 钴酸锂清筛粉 | 钴废料 | / | 58.29 | / | 7.496
粉碎段 | 4 | 635.2 | 632.2 | 钴酸锂回风粉 | 钴废料 | / | 60.354 | / | 7.152
粉碎段 | 5 | 411.4 | 410.8 | 钴酸锂回风粉 | 钴废料 | / | 60.578 | / | 7.346
锂电包装 | BZ钴1 | 932.5 | 939 | 除铁粉 | 钴废料 | / | 61.09 | / | 7.295
锂电包装 | BZ钴2 | 468 | 465.4 | 除铁粉 | 钴废料 | / | 60.44 | / | 7.178
锂电包装 | BZ钴3 | 1349 | 1348.8 | 除铁粉 | 钴废料 | / | 61.16 | / | 7.293
锂电包装 | BZ钴4 | 1556.9 | 1556.5 | 除铁粉 | 钴废料 | / | 61.19 | / | 7.28
锂电包装 | BZ钴5 | 808.9 | 910.5 | 清筛粉 | 钴废料 | / | 60.229 | / | 7.27
锂电包装 | BZ钴6 | 885 | 781 | 清筛粉 | 钴废料 | / | 59.493 | / | 7.159
| 合计 | 20992.5 | 20898.2

## 汇总(待卖) (hidden)
工段 | 位置 | 型号/批号 | 重量KG | 性质 | 分类 | Ni | Co | Mn | Li | 汇总 | 重量KG
混料段 | 9#楼电梯口 |  | 246 | 扫地粉吸尘粉 | 锰废料 |  |  |  |  | 钴废料 | 10002.8
灼烧段 | 已入库 | 地沟粉1（锰类） | 1108 | 地沟粉 | 锰废料 | 2.786 | 5.891 | 39.57 | 4.93 | 锰废料 | 35976.6
灼烧段 | 已入库 | 地沟粉2（钴类） | 731 | 地沟粉 | 钴废料 | / | 27.23 | / | 3.305 | 三元废料 | 301.8
灼烧段 | 9#车间2楼 | 230216-01 | 457.1 | 钴废料 | 钴废料 | 4.064 | 50.773 | 7.362 | 5.236 | 合计kg | 46281.2
灼烧段 | 9#车间2楼 | 230216-02 | 301.8 | 三元废料 | 三元废料 | 41.442 | 4.621 | 13.391 | 7.37
灼烧段 | 9#车间2楼 | 230216-03 | 685.2 | 锰废料 | 锰废料 | / | / | 66.59 | /
灼烧段 | 9#车间2楼 | 230216-04 | 811 | 地沟粉 | 钴废料 | 2.216 | 24.105 | 16.965 | 3.144
灼烧段 | 9#车间2楼 | 230216-05 | 966 | 地沟粉 | 钴废料 | 4.905 | 36.682 | 2.672 | 5.411
灼烧段 | 9#车间2楼 | 230703 | 376.7 | 钴废料 | 钴废料 | / | 25.301 | 21.214 | 4.061
灼烧段 | 9#车间2楼 | 230702 | 328.7 | 钴废料 | 钴废料 | 32.794 | 12.045 | 14.242 | 7.375
灼烧段 | 9#车间2楼 | 230701 | 688.3 | 钴废料 | 钴废料 | / | 59.391 | / | 7.164
灼烧段 | 9#车间2楼 | 230704 | 735 | 钴废料 | 钴废料 | / | 43.387 | 9.975 | 5.622
灼烧段 | 9#车间2楼 | 230705 | 502.8 | 锰废料 | 锰废料 | / | 15.919 | 36.68 | 4.166
灼烧段 | 9#车间2楼 | 230706 | 407.7 | 锰废料 | 锰废料 | / | 14.171 | 34.967 | 3.745
灼烧段 | 9#车间2楼 | 230707 | 494.3 | 锰废料 | 锰废料 | / | 16.446 | 34.17 | 3.697
灼烧段 | 9#车间2楼 | 230708 | 199.6 | 锰废料 | 锰废料 | 11.072 | 39.666 | 7.755 | 6.874
灼烧段 | 9#车间2楼 | 231101 | 433 | 锰废料 | 锰废料 | 21.28 | 13.54 | 15.844 | 4.914
灼烧段 | 9#车间2楼 | 231102 | 596 | 锰废料 | 锰废料 | 0.22 | 15.29 | 42.151 | 4.177
灼烧段 | 9#车间2楼 | 231103 | 455.5 | 锰废料 | 锰废料 | 0.74 | 18.84 | 36.688 | 4.236
灼烧段 | 9#车间2楼 | 231104 | 428 | 锰废料 | 锰废料 | 2.2 | 28.28 | 13.017 | 0.827
灼烧段 | 9#车间2楼 | 231105 | 515 | 锰废料 | 锰废料 | 2.96 | 26.01 | 14.692 | 1.152
灼烧段 | 9#车间2楼 | 231106 | 455 | 锰废料 | 锰废料 | 3.27 | 23.46 | 29.71 | 4.925
灼烧段 | 9#车间2楼 | 2312028-01 | 1060 | 锰废料 | 锰废料 | 0.32 | 1.3 | 47.927 | 1.916
灼烧段 | 9#车间2楼 | 2312028-02 | 422 | 锰废料 | 锰废料 | 1.28 | 24.26 | 25.722 | 4.587
灼烧段 | 9#车间2楼 | 2312028-03 | 348 | 锰废料 | 锰废料 | 0.29 | 1.75 | 48.259 | 1.967
粉碎段 | 10号楼3楼 | 钴酸锂回风粉 | 126.5 | 钴酸锂回风粉 | 钴废料
粉碎段 | 10号楼3楼 | 钴酸锂清筛粉 | 398.8 | 钴酸锂清筛粉 | 钴废料
粉碎段 | 9#12楼11号机待料区 | 钴酸锂洗机粉 | 1138.5 | 钴酸锂洗机粉 | 钴废料
粉碎段 | 10号楼3楼 | 落地粉 | 122 | 落地粉 | 钴废料
粉碎段 | 9#12楼11号机待料区 | M06B | 806.2 | 清筛粉 | 锰废料
粉碎段 | 9#12楼11号机待料区 | KMR01 | 108 | 回风粉 | 锰废料
粉碎段 | 9#2楼11号机待料区 | M02 | 182.5 | 清筛粉 | 锰废料
粉碎段 | 9#2楼11号机待料区 | 清筛粉 | 17519.4 | 清筛粉 | 锰废料
粉碎段 | 9#2楼11号机待料区 | 锰酸锂杂粉 | 42 | 落地粉 | 锰废料
高电压 | 10#楼3楼 | LCO-H | 631 | 回风粉 | 钴废料
高电压 | 10#楼3楼 | LC-Q | 1050 | 清筛粉 | 钴废料
包装段 |  | LCH | 439.7 | 231225009 | 钴废料
包装段 |  | LCH | 116.5 | 回风粉 | 钴废料
包装段 |  | 钴酸锂 | 886 | 排渣粉 | 钴废料
包装段 |  | MR01H | 1013.5 | 回风粉 | 锰废料
包装段 |  | 锰酸锂 | 1270 | 排渣粉 | 锰废料
包装段 |  | 锰酸锂 | 928 | 排渣粉 | 锰废料
包装段 |  | 锰酸锂 | 717.6 | 排渣粉 | 锰废料
包装段 |  | 锰酸锂 | 703.8 | 排渣粉 | 锰废料
包装段 |  | 锰酸锂 | 1028.5 | 排渣粉 | 锰废料
包装段 |  | 锰酸锂 | 1143 | 排渣粉 | 锰废料
包装段 |  | 锰酸锂 | 732 | 排渣粉 | 锰废料
包装段 |  | 锰酸锂 | 481.4 | 排渣粉 | 锰废料
包装段 |  | 锰酸锂 | 944.6 | 排渣粉 | 锰废料

## 废料统计 (hidden)
工段 | 型号/批号 | 物料性质 | 重量KG | 分类 | Ni | Co | Mn | Li | 汇总 | 重量KG
钴车间 | LC0-1 | 落地粉/吸尘器/清扫/收尘/收集 | 1120.6 | 钴酸锂 | / | 59.385 | / | 7.096 | 钴酸锂 | 24458.6
钴车间 | LC0-2 | 落地粉/吸尘器/清扫/收尘/收集 | 1300 | 钴酸锂 | / | 59.385 | / | 7.096 | 锰酸锂 | 2248
钴车间 | LC0-3 | 落地粉/吸尘器/清扫/收尘/收集 | 1195 | 钴酸锂 | / | 59.385 | / | 7.096 | 三元 | 1723.6
钴车间 | LC0-4 | 落地粉/吸尘器/清扫/收尘/收集 | 1004.8 | 钴酸锂 | / | 59.385 | / | 7.096 | 磷酸铁锂 | 389
钴车间 | LC0-5 | 落地粉/吸尘器/清扫/收尘/收集 | 695.2 | 钴酸锂 | / | 59.385 | / | 7.096 | 硫酸锰 | 1660
钴车间 | LC0-6 | 落地粉/吸尘器/清扫/收尘/收集 | 1266.8 | 钴酸锂 | / | 59.385 | / | 7.096 | 硫酸镍 | 460
钴车间 | LC0-7 | 回风粉 | 467.8 | 钴酸锂 | / | 58.027 | / | 6.948 | 极片 | 2194.6
钴车间 | LC0-8 | 回风粉 | 1439.8 | 钴酸锂 | / | 58.027 | / | 6.948 | 电池 | 272.7
钴车间 | LC0-9 | 清筛粉 | 1296.8 | 钴酸锂 | / | 58.192 | / | 7.092 | 合计 | 33406.5
钴车间 | LC0-10 | 清筛粉 | 949.6 | 钴酸锂 | / | 58.192 | / | 7.092
钴车间 | LC0-11 | 清筛粉 | 1115.4 | 钴酸锂 | / | 58.192 | / | 7.092
钴车间 | LC0-12 | 清筛粉 | 936.2 | 钴酸锂 | / | 58.192 | / | 7.092
钴车间 | LC0-13 | 清筛粉 | 1348.8 | 钴酸锂 | / | 58.192 | / | 7.092
钴车间 | LC0-14 | 清筛粉 | 1253.8 | 钴酸锂 | / | 58.192 | / | 7.092
钴车间 | LC0-15 | 地沟粉/沉淀粉 | 945 | 钴酸锂 | / | 54.15 | / | 6.41
钴车间 | LC0-16 | 清筛粉 | 611 | 钴酸锂 | / | 58.027 | / | 6.948
钴车间 | LC0-17 | 回风粉 | 644 | 钴酸锂 | / | 58.192 | / | 7.092
包装车间 | LC5AB半成品 | 电磁除铁粉 | 1274.8 | 钴酸锂 | / | 59.77 | / | 7.11
包装车间 | LC5AB半成品 | 电磁除铁粉 | 1213 | 钴酸锂 | / | 59.77 | / | 7.13
包装车间 |  | 电磁除铁粉 | 1420 | 钴酸锂 | / | 58.192 | / | 7.092
包装车间 |  | 回风粉 | 786.6 | 钴酸锂 | / | 58.027 | / | 6.948
包装车间 |  | 回风粉 | 928.6 | 钴酸锂 | / | 58.027 | / | 6.948
包装车间 |  | 回风粉 | 835 | 钴酸锂 | / | 58.027 | / | 6.948
包装车间 |  | 电磁除铁粉 | 837 | 锰酸锂 | / | / | 58.1 | 3.97
锰车间 |  | 落地粉/吸尘器/清扫/收尘/收集 | 700 | 锰酸锂 | 33.57 | 9.53 | 17.1 | 4.33
锰车间 |  | 技术废料 | 295 | 磷酸铁锂 | FE:33.61 | P:19.22 | / | 4.4
锰车间 |  | 落地粉/吸尘器/清扫/收尘/收集 | 1723.6 | 三元 | 45.37 | 5.01 | 3.08 | 7.06
锰车间 |  | 技术废料 | 1660 | 硫酸锰 | / | / | / | /
锰车间 |  | 技术废料 | 460 | 硫酸镍 | / | / | / | /
锰车间 |  | 技术废料 | 94 | 磷酸铁锂 | / | / | / | /
锰车间 |  | 技术废料 | 711 | 锰酸锂 | 0.475 | 2.868 | 57.556 | 1.346
配料组 |  | 落地粉/吸尘器/清扫/收尘/收集 | 410 | 钴酸锂 | / | 71.01 | / | /
仓库 |  | 极片 | 2194.6 | 极片
测试房 |  | 电池 | 272.7 | 电池

## 分类
型号 | 类别 | 物料性质 | 重量 | 存放地点 | 合计 |  | 物料汇总 |  |  | 综合样测试数据
[7 empty] | 类别 | 类型 | 重量（KG） | Ni | Co | Mn | Li
钴酸锂 | 1 | 回风粉 | 15377 | 英德 | 16028.2 | 25163.3 | 钴酸锂 | 回风粉 | 16028.2 | / | 58.027 | / | 6.948
|  |  | 651.2 | 江门 |  |  |  | 清筛粉 | 2946 | / | 58.192 | / | 7.092
| 2 | 清筛粉 | 1800 | 英德 | 2946 |  |  | 电磁除铁粉 | 2480.6 | / | 58.192 | / | 7.092
|  |  | 1146 | 江门 |  |  |  | 落地粉/吸尘器/清扫/收尘/收集 | 3157.5 | / | / | / | /
| 3 | 电磁除铁粉 | 1730 | 英德 | 2480.6 |  |  | 地沟粉/沉淀粉 | 551 | / | / | / | /
|  |  | 750.6 | 江门 |  |  |  | 合计 | 25163.3
| 4 | 落地粉/吸尘器/清扫/收尘/收集 | 3079 | 英德 | 3157.5
|  |  | 78.5 | 江门
| 5 | 地沟粉/沉淀粉 | 551 | 英德 | 551
江门
型号 | 类别 | 物料性质 | 重量 | 存放地点 | 合计 |  | 物料汇总 |  |  | 综合样测试数据
[7 empty] | 类别 | 类型 | 重量（KG） | Ni | Co | Mn | Li
三元 | 1 | 回风粉 |  | 英德 | 0 | 0 | 三元 | 回风粉
|  |  |  | 江门 |  |  |  | 清筛粉
| 2 | 清筛粉 |  | 英德 | 0 |  |  | 电磁除铁粉
|  |  |  | 江门 |  |  |  | 落地粉/吸尘器/清扫/收尘/收集
| 3 | 电磁除铁粉 |  | 英德 | 0 |  |  | 地沟粉/沉淀粉
|  |  |  | 江门 |  |  |  | 合计 | 0
| 4 | 落地粉/吸尘器/清扫/收尘/收集 |  | 英德 | 0
江门
| 5 | 地沟粉/沉淀粉 |  | 英德 | 0
江门
型号 | 类别 | 物料性质 | 重量 | 存放地点 | 合计 |  | 物料汇总 |  |  | 综合样测试数据
[7 empty] | 类别 | 类型 | 重量（KG） | Ni | Co | Mn | Li
锰酸锂 | 1 | 回风粉 |  | 英德 | 2156 | 3215 | 锰酸锂 | 回风粉 | 2156 | 33.57 | 9.53 | 17.1 | 4.33
|  |  | 2156 | 江门 |  |  |  | 清筛粉 | 0 | / | / | / | /
| 2 | 清筛粉 |  | 英德 | 0 |  |  | 电磁除铁粉 | 413 | / | / | 58.1 | 3.97
|  |  |  | 江门 |  |  |  | 落地粉/吸尘器/清扫/收尘/收集 | 646 | / | / | / | /
| 3 | 电磁除铁粉 |  | 英德 | 413 |  |  | 地沟粉/沉淀粉 | 0 | / | / | / | /
|  |  | 413 | 江门 |  |  |  | 合计 | 3215
| 4 | 落地粉/吸尘器/清扫/收尘/收集 |  | 英德 | 646
|  |  | 646 | 江门
| 5 | 地沟粉/沉淀粉 |  | 英德 | 0
江门
型号 | 类别 | 物料性质 | 重量 | 存放地点 | 合计 |  | 物料汇总 |  |  | 综合样测试数据
[7 empty] | 类别 | 类型 | 重量（KG） | Ni | Co | Mn | Li
三元 | 1 | 回风粉 | 1893 | 英德 | 1893 | 8471 | 三元
江门
| 2 | 清筛粉 | 724 | 英德 | 724
江门
| 3 | 电磁除铁粉 | 1360 | 英德 | 1360
|  |  |  | 江门 |  |  |  | 合计 | 0
| 4 | 落地粉/吸尘器/清扫/收尘/收集 | 1294 | 英德 | 1294
江门
| 5 | 地沟粉/沉淀粉 | 3200 | 英德 | 3200
江门

## 汇总 (hidden)
工段 | 位置 | 规格型号 | 物料名称 | 重量(KG) | Ni | Co | Mn | Li | 物料名称 | 重量(KG)
钴车间 | 10#楼3楼 | LCO-1 | 钴酸锂废料 | 497 | / | 57.954 | / | 7.039 | 钴酸锂地沟粉 | 1500
钴车间 | 10#楼3楼 | LCO-2 | 钴酸锂废料 | 669.6 | / | 59.377 | / | 6.891 | 钴酸锂回风粉 | 377.8
钴车间 | 10#楼3楼 | LCO-3 | 钴酸锂废料 | 665 | / | 55.387 | / | 7.249 | 钴酸锂清筛粉 | 2548.7
钴车间 | 10#楼3楼 | LCO-4 | 钴酸锂废料 | 1107 | / | 55.685 | / | 6.58 | 钴酸锂排渣粉 | 6017.6
钴车间 | 10#楼3楼 | LCO-5 | 钴酸锂废料 | 994 | / | 50.595 | / | 7.747 | 钴酸锂废料 | 27258.5
钴车间 | 10#楼3楼 | LCO-6 | 钴酸锂废料 | 699 | / | 59.008 | / | 7.121 | 锰酸锂地沟粉 | 3863
钴车间 | 10#楼3楼 | LCO-7 | 钴酸锂废料 | 406 | / | 58.187 | / | 7.051 | 锰酸锂落地粉 | 562
钴车间 | 10#楼3楼 | LCO-8 | 钴酸锂废料 | 773 | / | 57.324 | / | 6.996 | 锰酸锂回风粉 | 11083.2
钴车间 | 10#楼3楼 | LCO-9 | 钴酸锂废料 | 633 | / | 46.71 | / | 4.62 | 锰酸锂清筛粉 | 7711
钴车间 | 10#楼3楼 | LCO-10 | 钴酸锂废料 | 629 | / | 54.566 | / | 6.707 | 锰酸锂排渣粉 | 4109.8
钴车间 | 10#楼3楼 | LCO-11 | 钴酸锂废料 | 911.4 | / | 50.887 | / | 7.408 | 锰酸锂实验废料 | 623
钴车间 | 10#楼3楼 | LCO-12 | 钴酸锂废料 | 1099 | / | 56.701 | / | 7.428 | 磷酸铁锂实验废料 | 1414
钴车间 | 10#楼3楼 | LCO-13 | 钴酸锂废料 | 477 | / | 57.293 | / | 7.041 | 合计 | 67068.6
钴车间 | 10#楼3楼 | LCO-14 | 钴酸锂废料 | 905.2 | / | 57.8 | / | 7.309
钴车间 | 10#楼3楼 | LCO-15 | 钴酸锂废料 | 612 | / | 57.125 | / | 6.958
钴车间 | 10#楼3楼 | LCO-16 | 钴酸锂废料 | 522.4 | / | 58.513 | / | 7.032
钴车间 | 10#楼3楼 | LCO-17 | 钴酸锂废料 | 1019 | / | 59.556 | / | 7.066
钴车间 | 10#楼3楼 | LCO-18 | 钴酸锂废料 | 724 | / | 59.33 | / | 7.129
钴车间 | 10#楼3楼 | LCO-19 | 钴酸锂废料 | 427 | / | 56.834 | / | 7.1
钴车间 | 10#楼3楼 | LCO-20 | 钴酸锂废料 | 503.2 | / | 57.158 | / | 7.072
钴车间 | 10#楼3楼 | LCO-21 | 钴酸锂废料 | 726.7 | / | 57.928 | / | 7.029
钴车间 | 10#楼3楼 | LCO-22 | 钴酸锂废料 | 527 | / | 58.555 | / | 7.081
钴车间 | 10#楼3楼 | LCO-23 | 钴酸锂废料 | 1099.8 | / | 57.622 | / | 7.063
钴车间 | 10#楼3楼 | LCO-24 | 钴酸锂废料 | 536 | / | 47.81 | / | 6.19
钴车间 | 10#楼3楼 | LCO-25 | 钴酸锂废料 | 1208 | / | 55.375 | / | 7.009
钴车间 | 10#楼3楼 | LCO-26 | 钴酸锂废料 | 482.2 | / | 57.749 | / | 7.38
钴车间 | 10#楼3楼 | LCO-27 | 钴酸锂废料 | 701.8 | / | 59.665 | / | 7.286
钴车间 | 10#楼3楼 | LCO-28 | 钴酸锂废料 | 567 | / | 59.665 | / | 7.286
钴车间 | 10#楼3楼 | LCO-29 | 钴酸锂废料 | 882.2 | / | 59.665 | / | 7.286
钴车间 | 10#楼3楼 | LCO-30 | 钴酸锂废料 | 928.6 | / | 59.665 | / | 7.286
钴车间 | 10#楼3楼 | LCO-31 | 钴酸锂废料 | 1195 | / | 59.665 | / | 7.286
钴车间 | 10#楼3楼 | LCO-32 | 钴酸锂废料 | 491 | / | 59.665 | / | 7.286
钴车间 | 10#楼3楼 | LCO-33 | 钴酸锂废料 | 597.4 | / | 59.665 | / | 7.286
钴车间 | 10#楼3楼 | LCO-34 | 钴酸锂废料 | 770.2 | / | 59.665 | / | 7.286
钴车间 | 10#楼3楼 | LCO-35 | 钴酸锂废料 | 955.6 | / | 59.665 | / | 7.286
钴车间 | 10#楼3楼 | LCO-36 | 钴酸锂废料 | 720.6 | / | 59.665 | / | 7.286
钴车间 | 10#楼3楼 | LCO-37 | 钴酸锂废料 | 596.6 | / | 59.665 | / | 7.286
钴车间 | 10#楼3楼 | 未干地沟粉 | 钴酸锂地沟粉 | 1500 | / | 29.95 | / | 4.174
钴车间 | 10#3楼 | LC4A二烧 | 钴酸锂清筛粉 | 1230.7 | / | 59.665 | / | 7.286
钴车间 | 10#3楼 | LC4A一烧 | 钴酸锂清筛粉 | 983 | / | 59.665 | / | 7.286
钴车间 | 10#3楼 | LC5AB | 钴酸锂回风粉 | 377.8 | / | 59.665 | / | 7.286
钴车间 | 10#3楼 | LC5B | 钴酸锂清筛粉 | 200 | / | 58.388 | / | 7.175
钴车间 | 10#3楼 | LC1 | 钴酸锂清筛粉 | 100 | / | 58.388 | / | 7.175
钴车间 | 10#3楼 | LC5A | 钴酸锂清筛粉 | 35 | / | 58.388 | / | 7.175
锰车间 | 9#车间2楼杂粉放置区 | 锰酸锂回风粉 | 锰酸锂回风粉 | 11083.2 | / | / | 57.731 | 4.045
锰车间 | 9#车间2楼杂粉放置区 | 锰酸锂杂粉 | 锰酸锂清筛粉 | 6623 | / | / | 59.836 | 4.03
锰车间 | 9#车间2楼杂粉放置区 | 磷酸铁锂实验粉 | 磷酸铁锂实验废料 | 1414 | / | / | / | 3.837
锰车间 | 9#车间2楼杂粉放置区 | 地沟粉 | 锰酸锂地沟粉 | 3863 | / | / | 22.125 | 4.411
锰车间 | 9#车间2楼杂粉放置区 | 清筛粉 | 锰酸锂清筛粉 | 1088 | / | / | 57.697 | 4.263
锰车间 | 9#车间2楼杂粉放置区 | 落地粉 | 锰酸锂落地粉 | 562 | / | / | 59.539 | 4.078
锰车间 | 9#车间2楼杂粉放置区 | 实验废粉 | 锰酸锂实验废料 | 623 | / | / | 58.823 | 3.923
包装车间 | 6#B1 | 钴酸锂排渣粉01 | 钴酸锂排渣粉 | 1000 | / | 58.801 | / | 7.007
包装车间 | 6#B1 | 钴酸锂排渣粉02 | 钴酸锂排渣粉 | 1054.3 | / | 58.801 | / | 7.007
包装车间 | 6#B1 | 钴酸锂排渣粉03 | 钴酸锂排渣粉 | 1543.3 | / | 58.801 | / | 7.007
包装车间 | 6#B1 | 钴酸锂排渣粉04 | 钴酸锂排渣粉 | 1420 | / | 58.801 | / | 7.007
包装车间 | 6#B1 | 钴酸锂排渣粉05 | 钴酸锂排渣粉 | 1000 | / | 58.801 | / | 7.007
包装车间 | 6#B1 | 锰酸锂排渣粉01 | 锰酸锂排渣粉 | 1022.6 | / | / | 59.054 | 4.07
包装车间 | 6#B1 | 锰酸锂排渣粉02 | 锰酸锂排渣粉 | 795.8 | / | / | 59.054 | 4.07
包装车间 | 6#B1 | 锰酸锂排渣粉03 | 锰酸锂排渣粉 | 654.4 | / | / | 59.054 | 4.07
包装车间 | 6#B1 | 锰酸锂排渣粉04 | 锰酸锂排渣粉 | 1021.3 | / | / | 59.054 | 4.07
包装车间 | 6#B1 | 锰酸锂排渣粉05 | 锰酸锂排渣粉 | 615.7 | / | / | 59.054 | 4.07

## Sheet1 (hidden)
车间 | 序号 | 物料名称 | 重量(KG) | 备注
钴车间 | 1 | 钴酸锂回风粉 | 451
钴车间 | 2 | 钴酸锂地沟粉 | 965.4
钴车间 | 3 | 钴酸锂回风粉 | 961.4
钴车间 | 4 | 钴酸锂回风粉 | 1190
钴车间 | 5 | 钴酸锂回风粉 | 1355.4
钴车间 | 6 | 钴酸锂回风粉 | 835.6
钴车间 | 7 | 钴酸锂回风粉 | 1085.2
钴车间 | 8 | 钴酸锂回风粉 | 827
钴车间 | 9 | 钴酸锂回风粉 | 1210
钴车间 | 10 | 钴酸锂回风粉 | 778
钴车间 | 11 | 钴酸锂回风粉 | 986.8
钴车间 | 12 | 钴酸锂回风粉 | 1265.2
钴车间 | 13 | 钴酸锂回风粉 | 975
钴车间 | 14 | 钴酸锂回风粉 | 708
钴车间 | 15 | 钴酸锂回风粉 | 1231
钴车间 | 16 | 钴酸锂回风粉 | 1169
钴车间 | 17 | 钴酸锂回风粉 | 1456.8
钴车间 | 18 | 钴酸锂回风粉 | 998
钴车间 | 19 | 钴酸锂回风粉 | 726.6
钴车间 | 20 | 钴酸锂回风粉 | 948
钴车间 | 21 | 钴酸锂回风粉 | 790
钴车间 | 22 | 钴酸锂回风粉 | 955
钴车间 | 23 | 钴酸锂回风粉 | 992
钴车间 | 24 | 钴酸锂地沟粉 | 964
钴车间 | 25 | 钴酸锂回风粉 | 1021
钴车间 | 26 | 钴酸锂回风粉 | 1114
钴车间 | 27 | 钴酸锂地沟粉 | 1140
钴车间 | 28 | 钴酸锂回风粉 | 1090
钴车间 | 29 | 钴酸锂回风粉 | 1117
钴车间 | 30 | 钴酸锂回风粉 | 911
钴车间 | 31 | 钴酸锂回风粉 | 1352
钴车间 | 32 | 钴酸锂回风粉 | 1388
钴车间 | 33 | 钴酸锂回风粉 | 662
包装车间 | 钴酸锂排渣粉01 | 钴酸锂排渣粉 | 1256.4
包装车间 | 钴酸锂排渣粉02 | 钴酸锂排渣粉 | 1054.3
包装车间 | 钴酸锂排渣粉03 | 钴酸锂排渣粉 | 1543.3
包装车间 | 钴酸锂排渣粉04 | 钴酸锂排渣粉 | 1420
包装车间 | 钴酸锂排渣粉05 | 钴酸锂排渣粉 | 1422.4
包装车间 | 锰酸锂排渣粉01 | 锰酸锂排渣粉 | 1022.6
包装车间 | 锰酸锂排渣粉02 | 锰酸锂排渣粉 | 795.8
包装车间 | 锰酸锂排渣粉03 | 锰酸锂排渣粉 | 654.4
包装车间 | 锰酸锂排渣粉04 | 锰酸锂排渣粉 | 1021.3
包装车间 | 锰酸锂排渣粉05 | 锰酸锂排渣粉 | 882.9
锰车间 | 1 | 锰酸锂地沟粉 | 1000
锰车间 | 2 | 锰酸锂清筛粉 | 910
锰车间 | 3 | 锰酸锂清筛粉 | 1005
锰车间 | 4 | 锰酸锂清筛粉 | 814
锰车间 | 5 | 锰酸锂地沟粉 | 1425
锰车间 | 6 | 锰酸锂地沟粉 | 915
锰车间 | 7 | 锰酸锂清筛粉 | 1363
锰车间 | 8 | 锰酸锂清筛粉 | 875
锰车间 | 9 | 锰酸锂清筛粉 | 906
锰车间 | 10 | 锰酸锂清筛粉 | 910
锰车间 | 11 | 锰酸锂清筛粉 | 900
锰车间 | 12 | 锰酸锂清筛粉 | 1000
锰车间 | 13 | 锰酸锂清筛粉 | 1008
锰车间 | 14 | 锰酸锂地沟粉 | 1150
锰车间 | 15 | 锰酸锂清筛粉 | 903
锰车间 | 16 | 锰酸锂清筛粉 | 902
锰车间 | 17 | 锰酸锂清筛粉 | 880
锰车间 | 18 | 锰酸锂清筛粉 | 800
锰车间 | 19 | 锰酸锂地沟粉 | 1243
锰车间 | 20 | 锰酸锂清筛粉 | 1090
锰车间 | 21 | 锰酸锂清筛粉 | 1055
锰车间 | 22 | 锰酸锂清筛粉 | 1008
锰车间 | 23 | 磷酸铁锂杂粉 | 355
锰车间 | 24 | 磷酸铁锂杂粉 | 295
锰车间 | 25 | 锰酸锂清筛粉 | 1050
锰车间 | 26 | 锰酸锂清筛粉 | 946
合计 |  |  | 69400.8

## Sheet2 (hidden)
车间 | 规格型号 | 物料名称 | 重量(KG) | 备注 |  |  | Co | AL | Li
钴车间 | LC0-1 | 钴酸锂杂粉 | 682.2 |  | 2025-03-12 | LCO-1 | 59.385 | 0.256 | 7.096
钴车间 | LC0-2 | 回风粉 | 467.8 |  | 2025-03-12 | LCO-2 | 58.027 | 0.475 | 6.948
钴车间 | LC0-3 | 清筛粉 | 1316.8 |  | 2025-03-12 | LCO-3 | 58.192 | 0.56 | 7.092
钴车间 | LC0-4 | 清筛粉 | 1111.8 |  | 2025-03-12 | LCO-4 | 57.186 | 0.896 | 7.451
钴车间 | LC0-5 | 钴酸锂杂粉 | 783.6 |  | 2025-03-12 | LCO-5 | 59.391 | / | 7.212
钴车间 | LC0-6 | 钴酸锂杂粉 | 661.2 |  | 2025-03-12 | LCO-6 | 59.342 | 0.334 | 7.114
钴车间 | LC0-7 | 清筛粉 | 925.6
钴车间 | LC0-8 | 钴酸锂杂粉 | 1320 | 技术部退
钴车间 | LC0-9 | 回风粉 | 647
钴车间 | LC0-10 | 钴酸锂杂粉 | 1215 | 技术部退
钴车间 | LC0-11 | 回风粉 | 870.3
钴车间 | LC0-12 | 清筛粉 | 548.6
钴车间 | LC0-13 | 地沟粉 | 945
包装车间 |  | 钴酸锂排渣粉 | 680
包装车间 |  | 钴酸锂回风粉 | 786.6
包装车间 |  | 钴酸锂回风粉 | 928.6
包装车间 |  | 钴酸锂回风粉 | 835
包装车间 | LC5AB：2502611 | 钴酸锂半成品 | 1274.8 | 废料处理
包装车间 | LC5AB：2502609 | 钴酸锂半成品 | 1213 | 废料处理
包装车间 |  | 锰酸锂排渣粉 | 358
锰车间 |  | M06B清筛粉 | 561
锰车间 |  | M06B清筛粉 | 185
合计 |  |  | 18316.9